## tabela com dados da madeira
NOME COMUM | σm [kg/cm²] | ψm [kg/cm²] | cisalhamento | Em [kg/cm²] | ɣm [kg/m³]
Pinho do Paraná | 55 |  |  | 42000 | 600
Pinus elliottii | 87 | 51 | 6 | 105200 | 550
Peroba | 73 | 38 | 7 | 65900 | 500
Eucalipto | 156 | 85 | 9 | 120000 | 700
Maderit | 172 | 104 | 10 | 136000 | 650
Dimensões dos elementos, possíveis de serem adotadas
Taipal - Espessuras em mm: 15, 18, 20, 25.
Travessão - Seção transversal em mm²: 75 x 75, 75 x 100 ou 75 x 120.
Sarrafo - Seção transversal em mm²: 25 x 40, 25 x 50, 20 x 60, 25 x 65 ou 30 x 60.
Guia - Seção transversal em mm²: 75 x 100, 75 x 75 ou 75 x 150.
Lateral - Espessura em mm: 10, 15, 20 ou 25.
Fundo de viga - Espessura em mm: 10, 15, 20 ou 25.
Montante cilíndrico (diâmetro em mm): 75, 100, 120 ou 150.
Montante não cilíndrico - Seção em mm²: 75 x 75, 75 x 100, 100 x 100 ou 75 x 150.
Com relação à seção transversal do montante cilíndrico:
W = D³/32
J = D^4/64

## coniferas
NOME COMUM | ρap (12%) [kg/m³] | fco [Mpa] | fto [Mpa] | ft9o [Mpa] | fv [Mpa] | Eco [Mpa] | n
Pinho do Paraná | 580 | 40.9 | 93.1 | 1.6 | 8.8 | 15225 | 15
Pinus Caribea | 579 | 35.4 | 64.8 | 3.2 | 7.8 | 8431 | 28
Pinus bahamensis | 537 | 32.6 | 52.7 | 2.4 | 6.8 | 7110 | 32
Pinus hondurensis | 535 | 42.3 | 50.3 | 2.6 | 7.8 | 9868 | 99
Pinus elliottii | 560 | 40.4 | 66 | 2.5 | 7.4 | 11889 | 21
Pinus oocarpa | 538 | 43.6 | 60.9 | 2.5 | 8 | 10904 | 71
Pinus taeda | 645 | 44.4 | 82.8 | 2.8 | 7.7 | 13304 | 15
1) ρap (12%) é a massa específica aparente a 12% de umidade.
2) fco é a resistência à compressão paralela às fibras
3) fto é a resistência à tração paralela às fibras
4) ft9o é a resistência à tração normal às fibras
5) fv é a resistência ao cisalhamento.
6) Eco é o módulo de elasticidade longitudinal obtido no ensaio de compressão paralela às fibras.
7) n é o número de corpos-de-prova ensaiados.
NOTAS
1 - Coeficiente de variação para resistências a solicitações normais δ = 18%
2 - Coeficiente de variação para resistências a solicitações tangenciais δ = 28%

## dicotiledonia
NOME COMUM | ρap (12%) [kg/m³] | fco [Mpa] | fto [Mpa] | ft9o [Mpa] | fv [Mpa] | Eco [Mpa] | n
Angelim araroba | 688 | 50.5 | 69.2 | 3.1 | 7.1 | 12876 | 15
Angelim ferro | 1170 | 79.5 | 117.8 | 3.7 | 11.8 | 20827 | 20
Angelim pedra | 694 | 59.8 | 75.5 | 3.5 | 8.8 | 12912 | 39
Angelim pedra verdadeiro | 1170 | 76.7 | 104.9 | 4.8 | 11.3 | 16694 | 12
Branquilho | 803 | 48.1 | 87.9 | 3.2 | 9.8 | 13481 | 10
Cafearana | 677 | 59.1 | 79.7 | 3 | 5.9 | 14098 | 11
Canifístula | 871 | 52 | 84.9 | 6.2 | 11.1 | 14613 | 12
Casca grosa | 801 | 56 | 120.2 | 4.1 | 8.2 | 16224 | 31
Castelo | 759 | 54.8 | 99.5 | 7.5 | 12.8 | 11105 | 12
Cedro amargo | 504 | 39 | 58.1 | 3 | 6.1 | 9839 | 21
Cedro doce | 500 | 31.5 | 71.4 | 3 | 5.6 | 8058 | 10
Champagne | 1090 | 93.2 | 133.5 | 2.9 | 10.7 | 23002 | 12
Cupiúba | 838 | 54.4 | 62.1 | 3.3 | 10.4 | 13627 | 33
Catiúba | 1221 | 83.8 | 86.2 | 3.3 | 11.1 | 19426 | 13
E. Alba | 705 | 47.3 | 69.4 | 4.6 | 9.5 | 13409 | 24
E. Camaldulensis | 899 | 48 | 78.1 | 4.6 | 9 | 13286 | 18
E. Citriodora | 999 | 62 | 123.6 | 3.9 | 10.7 | 18421 | 68
E. Coelziana | 822 | 51.8 | 90.8 | 4 | 10.5 | 13963 | 21
E. Dunnii | 690 | 48.9 | 139.2 | 6.9 | 9.8 | 18029 | 15
E. Grandis | 640 | 40.3 | 70.2 | 2.6 | 7 | 12813 | 103
E. Maculata | 931 | 63.5 | 115.6 | 4.1 | 10.6 | 18099 | 53
E. Madeine | 924 | 48.3 | 83.7 | 4.8 | 10.3 | 14431 | 10
E. Microcorys | 929 | 54.9 | 118.6 | 4.5 | 10.3 | 16782 | 31
E. Paniculata | 1087 | 72.7 | 147.4 | 4.7 | 12.4 | 19881 | 29
E. Propinqua | 952 | 51.6 | 89.1 | 4.7 | 9.7 | 15561 | 63
E. Punctata | 948 | 78.5 | 125.6 | 6 | 12.9 | 19360 | 70
E. Saligna | 731 | 46.8 | 95.5 | 4 | 8.2 | 14933 | 67
E. Tereticormis | 899 | 57.7 | 115.9 | 4.6 | 9.7 | 17198 | 29
E. Triantha | 755 | 53.9 | 100.9 | 2.7 | 9.2 | 14617 | 8
E. Umbra | 889 | 42.7 | 90.4 | 3 | 9.4 | 14577 | 8
E. Urophylla | 739 | 46 | 85.1 | 4.1 | 8.3 | 13166 | 86
Garapa Roraima | 892 | 78.4 | 108 | 6.9 | 11.9 | 18359 | 12
Guaiçara | 825 | 71.4 | 115.6 | 4.2 | 12.5 | 14624 | 11
Guarucaia | 919 | 62.4 | 70.9 | 5.5 | 15.5 | 17212 | 13
Ipê | 1068 | 76 | 96.8 | 3.1 | 13.1 | 18011 | 22
Jatobá | 1074 | 93.3 | 157.5 | 3.2 | 15.7 | 23607 | 20
Louro preto | 684 | 56.5 | 111.9 | 3.3 | 9 | 14185 | 24
Maçaranduba | 1143 | 82.9 | 138.5 | 5.4 | 14.9 | 22733 | 12
Mandioqueira | 856 | 71.4 | 89.1 | 2.7 | 10.6 | 18971 | 16
Oiticica amarela | 756 | 69.9 | 82.5 | 3.9 | 10.6 | 14719 | 12
Quarabarana | 544 | 37.8 | 58.1 | 2.6 | 5.8 | 9067 | 11
Sucupira | 1106 | 95.2 | 123.4 | 3.4 | 11.8 | 21724 | 12
Tatajuba | 940 | 79.5 | 78.8 | 3.9 | 12.2 | 19583 | 10
1) ρap (12%) é a massa específica aparente a 12% de umidade.
2) fco é a resistência à compressão paralela às fibras
3) fto é a resistência à tração paralela às fibras
4) ft9o é a resistência à tração normal às fibras
5) fv é a resistência ao cisalhamento.
6) Eco é o módulo de elasticidade longitudinal obtido no ensaio de compressão paralela às fibras.
7) n é o número de corpos-de-prova ensaiados.
NOTAS
1 - Coeficiente de variação para resistências a solicitações normais δ = 18%
2 - Coeficiente de variação para resistências a solicitações tangenciais δ = 28%

## cálculos
DIMENSÕES DOS ELEMENTOS
Maderit |  |  | Flexão | Compressão | Cisalhamento | Modulo Longitudinal | Densidade
| SEÇÃO (mm) - B/H |  | σm | Ψ M | δ M | EM | γm |  | Taipal
TAIPAL |  |  | 55 |  |  | 42000 | 600
Cálculando o taipal com varias placas
b | 30 | cm | Largura da tabua do taipal
ht | 3 | cm | Espessura da tábua do taipal
γc | 2500 | Kg/m³ | Peso específico do concreto
hd | 50 | cm | Altura do despejo |  |  |  |  | Travessão
hl | 8 | cm | Altura da laje | [6 empty] | L 02
Sc | 250 | kg/m² | Sobrecarga |  |  |  |  | Guia | L 01
Δ | 0.4 | cm | Flexa máxima admissivel
Pb | 4.35 | L1xKg | Peso do concreto
Psc | 0.75 | L1xKg | Peso devido a sobrecarga
Pm | 0.05 | L1xKg | Carga oriunda da madeira
Pt | 5.15 | L1xKg | Carga tota dedicada no meio do vão |  |  |  |  | Montante
CUD = q | 5.15 | Kg/cm | Carga uniforme distribuida
Mm | 0.64 | L².Kg/cm | Momento
W | 45 | cm | Modulo de resistência
M | 2475 |  | Tensão a flexão | [5 empty] | L 03
L1 | 62.18 | cm | Comprimento de L1
Verificando a flecha máxima admissivel
J | 67.5 | cm4
θ | 0.35 | cm | Flexa máxima encontrada |  | OK
Cálculando o taipal com uma única placa
b | 1 | cm | Largura da tabua do taipal
ht | 1.5 | cm | Espessura da tábua do taipal
hl | 7 | cm | Altura da laje
hd | 10 | cm | Altura do despejo
Sc | 200 | kg/m² | Sobrecarga
γc | 2500 | Kg/m³ | Peso específico do concreto
γm | 600 | Kg/m³ | Flexão da madeira
ht | 1.5 | cm | Espessura da tábua do taipal
qt | 0.0634 | Kg/cm | Grandeza unitária
QT | 0.0634 | Kg/cm² | Grandeza unitária
L1 | 51.01 | cm | Comprimento de L1
J | 0.28 | cm4
Cálculo da flexa através do percentual da laje
Percent | 5% | % | Percentual adotado da altura da laje
Δ | 0.35 | cm | Flexa máxima admissivel encontrada
Cálculo da flexa através da rigidez
n | 400 |  | Rigidez da madeira
Δ | 0.12 | cm | Flexa máxima encontrada
Verificando a flecha máxima admissivel
Δ | 2 | cm | Flexa máxima admissivel adotada
J | 0.28 | cm4
θ | 0.47 | cm | Flexa máxima encontrada |  | OK
Cálculando o L1 com a flexa determinada |  |  |  | (L1 = espaço entre os travessões com relação a flexão do taipal)
Δ | 2 | cm | Flexa máxima admissivel determinada
qt | 0.0634 | Kg/cm | Grandeza unitária
J | 0.28 | cm4
L1<= | 73.05 | cm | Comprimento de L1
DIMENSÕES DOS TRAVESSÃO
Peroba |  |  | Flexão | Compressão | Cisalhamento | Modulo Longetudinal | Densidade
| SEÇÃO (mm) - B/H |  | σm | Ψ M | δM | EM | γm
TRAVESSÃO | 75 | 100 | 156 | 85 | 9 | 120000 | 700
Cálculando o L2 - compressão |  |  | (L2 = espaço entre as guias com relação a flexão do travessão)
L1 | 106.74 | cm | Comprimento de L1 adotado
qt1 | 0.0634 | Kg/cm | Grandeza unitária
b | 7.5 | cm | Base da madeira adotada
h | 10 | cm | Altura da madeira aotada
ST | 75 | cm² | Seçao transversal
σm | 156 | Kg/cm² | Flexão da madeira
Em | 120000 |  | Modulo longetudinal
γm | 700 | Kg/m³ | Densidade
Δ | 2 | cm | Flexa máxima admissivel determinada
δM | 9 | Kg/cm² | cisalhamento
J | 625 | cm4
qt2 | 6.81 | kg/cm | Grandeza unitária
L2 | 151.35 | cm | flexão
L2 | 202.8 | cm | Flexa
L2 adotado | 151.35 | cm | Adota-se o menor
Cálculando o L2 - cisalhamento
V | 515.34
τa | 10.3 | Se τa ≤ τm | NÃO ATENDE
DIMENSÕES DAS GUIAS
Eucalipto |  |  | Flexão | Compressão | Cisalhamento | Modulo Longetudinal | Densidade
| SEÇÃO (mm) - B/H |  | σm | Ψ M | δM | EM | γm
GUIA | 75 | 150 | 172 | 104 | 10 | 136000 | 650
Cálculando o L3 - compressão |  |  | (L3 = espaço entre os pilares com relação a flexão das guias)
L1 | 106.74 | cm | Comprimento de L1 adotado
L2 | 151.35 | cm | Comprimento de L2 adotado
qt1 | 0.0634 | Kg/cm | Grandeza unitária
Δ | 2 | cm | Flexa máxima admissivel determinada
b | 7.5 | cm | Base da madeira adotada
h | 15 | cm | Altura da madeira aotada
SG | 112.5 | cm² | Seçao da guia
J | 2109.37 | cm4
W | 281.25 | cm | Modulo de resistência
PT | 1032.17
L3 | 187.46 | cm | flexão
θ | 0.49 | cm | Flexa máxima encontrada |  | Se θ < Δ | OK
Cálculando o L3 - cisalhamento
V | 516.08
τa | 6.88 | Se τa ≤ tm | OK
DIMENSÕES DOS MONTANTES
Peroba |  |  | Flexão | Compressão | Cisalhamento | Modulo Longetudinal | Densidade
| SEÇÃO (mm) - B/H |  | σm | Ψ M | δ M | EM | γm
MONTANTE | 75 | 100 | 156 | 85 | 9 | 120000 | 700
| 100 | Seção circular do montante
Cálculando o montante
[5 empty] | r | c = cilindrico | r = retangular
D | 10 | cm | Diametro da madeira
PD | 250 | cm | Pé direito
b | 7.5 | cm | Base da madeira adotada
h | 7.5 | cm | Altura da madeira adotada
N | 722.51 | kg | Carga axial
S | 56.25 | cm² | Seção transversal da madeira
W | 281.25 | cm | Modulo de resistência
J | 263.67 | cm4
r | 2.16 |  | Raio de giração
λ | 115.74 | cm
λ0 | 72.28 | cm
ΨA | 22.1 | kg/cm² | Tensão admissivel
Ψa | 12.84 | kg/cm² | Tensão atuante |  | OK